## NBN EN 1996-3
Calcul de la maçonnerie selon NBN EN 1996-3 - Règles de calcul simplifiées
(Veuillez compléter les zones en bleu et choisir dans les menus déroulants)
Brique | [6 empty] | Mur | [6 empty] | matériau | [5 empty] | appui intermédiaire
Format | [6 empty] | hauteur | 3 | m ( max 3,2 m / max 4 m pour le rez d'un bâtiment < 7m) |  |  |  |  | 1 | 2 | 1 | 2 | 3 | FALSE | 2 | 1 | FALSE
l [mm] | b [mm] | h [mm] |  |  |  |  | largeur | 0.14 | m |  |  |  |  | type mortier | groupe | matériau | exécution | matériaux | niveau onder dak | opleg | bord | doolopende vloeren | ja
290 | 140 | 190 |  |  |  |  | long.a | 2 | m |  |  |  |  | mortier d'usage courant | groupe 1 | brique | surveillance normale par auteur de projet | br. Cat.I et mortier, avec certificat.produit suppl. | FALSE | appui de rive | 2 bords libres | FALSE | neen
Catégorie de briques | [13 empty] | mortier-colle | groupe 2 | béton | surveillance étendue par bureau de contrôle externe | br. Cat.I sans certif.produit suppl. | inklemming | appui intermédiaire | 1 bord libre, 1 appui | betonvloer in 2 richtingen
Résistance moyenne déclarée de la brique fmean |  |  |  |  | 8.1 | N/mm² | Conditions aux bords | [7 empty] | groupe 3 | silico-calcaire |  | br.Cat.II, tout mortier |  |  | 2 appuis
[7 empty] | Le mur est-il appuyé aux bords? | [8 empty] | béton cellulaire
Mortier | [6 empty] | S'agit-il d'un mur sous toiture? | [6 empty] | Overspanning van de vloer:
Type | [6 empty] | Mur encastré au-dessus, en-dessous? | [6 empty] | 0
Résistance moyenne du mortier fm |  |  | 2.5 | N/mm² |  |  | Le mur est-il un appui de rive/intermédiaire pour plancher? | [6 empty] | d | 1.24
[7 empty] | Quelle est la portée du plancher (max 5,9m) |  |  | 0 |  |  |  |  | breedte mm
Charge de calcul Ned ELU |  |  | 30 | kN/m |  |  | S'agit-il d'un plancher à armature continue?(hyperstat) | [6 empty] | hoogte mm | 50 | 100 | 150 | 200 | 250
[7 empty] | S'agit-il d'un plancher en béton portant ds 2 directions? | [6 empty] | 40 | 0.8 | 0.7 | - | - | -
Contrôle mise en œuvre | [13 empty] | 50 | 0.85 | 0.75 | 0.7 | - | -
Contrôle matériaux | [13 empty] | 65 | 0.95 | 0.85 | 0.75 | 0.7 | 0.65
[14 empty] | 100 | 1.15 | 1 | 0.9 | 0.8 | 0.75
|  |  |  | Résistance normalisée bloc fb | 10.044 | N/mm² | [7 empty] | 150 | 1.3 | 1.2 | 1.1 | 1 | 0.95
|  |  |  | Résistance caractéristique maçonnerie fk | 2.448896 | N/mm² | [7 empty] | 200 | 1.45 | 1.35 | 1.25 | 1.15 | 1.1
|  |  |  | Sécurité gM | 3 | [8 empty] | 250 | 1.55 | 1.45 | 1.35 | 1.25 | 1.15
|  |  |  | Valeur calcul résistance maçonnerie fd | 0.8162985 | N/mm²
|  |  |  | Epaisseur effective mur tef | 0.14 | m
|  |  |  | Hauteur effective mur hef | 3 | m
|  |  |  | Facteur réduction Fs | 0.344898
|  |  |  | Résistance NRd ELU | 39.41556 | kN/m
note: voir NBN EN 1996-3 pour les limites de cette méthode de calcul. Voir NBN EN 1996-1-1 pour le calcul des cas qui sortent de ces limites.
16
[11 empty] | 19 | 9 | 4 | 19x9x4 | 1 | 1.37 | 0 | 0 | 0
[11 empty] | 19 | 9 | 5 | 19x9x5 | 2 | 1.37 | 0 | 0 | 0
[11 empty] | 19 | 9 | 5.7 | 19x9x5,7 | 3 | 1.91 | 0 | 0 | 0
[11 empty] | 19 | 9 | 6.5 | 19x9x6,5 | 4 | 1.72 | 0 | 0 | 0
[11 empty] | 19 | 9 | 9 | 19x9x9 | 5 | 1.37 | 0 | 0 | 0
[11 empty] | 19 | 14 | 9 | 19x14x9 | 6 | 1.47 | 0 | 0 | 0
[11 empty] | 19 | 14 | 14 | 19x14x14 | 7 | 1.12 | 0 | 0 | 0
[11 empty] | 19 | 19 | 9 | 19x19x9 | 8 | 1.56 | 0 | 0 | 0
[11 empty] | 19 | 19 | 14 | 19x19x14 | 9 | 1.18 | 0 | 0 | 0
[11 empty] | 29 | 9 | 9 | 29x9x9 | 10 | 1.52 | 0 | 0 | 0
[11 empty] | 29 | 9 | 14 | 29x9x14 | 11 | 1.15 | 0 | 0 | 0
[11 empty] | 29 | 9 | 19 | 29x9x19 | 12 | 0.99 | 0 | 0 | 0
[11 empty] | 29 | 9 | 24 | 29x9x24 | 13 |  | 0 | 0 | 0
[11 empty] | 29 | 14 | 9 | 29x14x9 | 14 | 1.65 | 0 | 0 | 0
[11 empty] | 29 | 14 | 14 | 29x14x14 | 15 | 1.23 | 0 | 0 | 0
[11 empty] | 29 | 14 | 19 | 29x14x19 | 16 | 1.04 | 290 | 140 | 190
[11 empty] | 29 | 14 | 24 | 29x14x24 | 17 |  | 0 | 0 | 0
[11 empty] | 29 | 19 | 9 | 29x19x9 | 18 | 1.73 | 0 | 0 | 0
[11 empty] | 29 | 19 | 14 | 29x19x14 | 19 | 1.27 | 0 | 0 | 0
[11 empty] | 29 | 19 | 19 | 29x19x19 | 20 | 1.08 | 0 | 0 | 0
[11 empty] | 29 | 19 | 24 | 29x19x24 | 21 |  | 0 | 0 | 0
[11 empty] | 39 | 7 | 19 | 39x7x19 | 22 | 0.93 | 0 | 0 | 0
[11 empty] | 39 | 9 | 19 | 39x9x19 | 23 | 0.99 | 0 | 0 | 0
[11 empty] | 39 | 14 | 19 | 39x14x19 | 24 | 1.11 | 0 | 0 | 0
[11 empty] | 39 | 19 | 19 | 39x19x19 | 25 | 1.13 | 0 | 0 | 0
[11 empty] | 39 | 29 | 19 | 39x29x19 | 26 | 1.18 | 0 | 0 | 0
[11 empty] | 49 | 7 | 24 | 49x7x24 | 27 | 0.86 | 0 | 0 | 0
[11 empty] | 49 | 9 | 24 | 49x9x24 | 28 | 0.91 | 0 | 0 | 0
[11 empty] | 49 | 14 | 24 | 49x14x24 | 29 | 1 | 0 | 0 | 0
[11 empty] | 49 | 19 | 24 | 49x19x24 | 30 | 1.05 | 0 | 0 | 0
[11 empty] | 49 | 24 | 24 | 49x24x24 | 31 | 1.07 | 0 | 0 | 0
[11 empty] | 49 | 29 | 24 | 49x29x24 | 32 | 1.09 | 0 | 0 | 0
[11 empty] | 60 | 7 | 20 | 60x7x20 | 33 | 0.91 | 0 | 0 | 0
[11 empty] | 60 | 9 | 20 | 60x9x20 | 34 | 0.97 | 0 | 0 | 0
[11 empty] | 60 | 14 | 20 | 60x14x20 | 35 | 1.09 | 0 | 0 | 0
[11 empty] | 60 | 14 | 25 | 60x14x25 | 36 | 0.99 | 0 | 0 | 0
[11 empty] | 60 | 19 | 20 | 60x19x20 | 37 | 1.19 | 0 | 0 | 0
[11 empty] | 60 | 19 | 25 | 60x19x25 | 38 | 1.06 | 0 | 0 | 0
[11 empty] | 60 | 24 | 20 | 60x24x20 | 39 | 1.22 | 0 | 0 | 0
[11 empty] | 60 | 29 | 20 | 60x29x20 | 40 | 1.24 | 0 | 0 | 0
[17 empty] | 290 | 140 | 190
hauteur
a